## Sheet1
嘉升MPPE（改性聚苯醚）系列产品
【产品介绍】
嘉升MPPE（Modified Polyphenylene Ether），即改性聚苯醚，是一类通过将聚苯醚（PPE）树脂与其他树脂共混而形成的聚合物合金。其分子主链由通过醚键连接的苯环组成。 纯PPE树脂具有熔融粘度高、加工困难的特点，而MPPE通过改性，在保留PPE优异性能的同时，显著改善了加工成型性，不易产生应力龟裂，并具备了更广泛的性能范围和成本优势，成为电子电气、汽车、通讯等领域的理想材料。
【核心优势】
MPPE（改性聚苯醚）的核心优势是 “高频电绝缘、耐水解耐热、无卤阻燃、高强轻质”，主要攻高端电子电气、汽车、医疗和水处理等对材料综合性能要求严苛的领域。
核心优势 |  | 解决的核心痛点 |  | 带来的价值
极佳的电绝缘性 |  | 高频信号失真、传输损耗、电子设备在复杂环境下的绝缘失效 |  | MPPE极佳的电绝缘性，本质上是其分子结构非极性和高度稳定所带来的物理特性。它不仅仅提供了“绝缘”，更重要的是提供了在复杂、严苛、高频条件下“亘古不变”的绝缘稳定性。
低吸水与高稳定性 |  | 部件因吸湿膨胀导致卡死、精度丧失、性能衰减。 |  | 将部件应用到以前只有金属或不锈钢才能胜任的潮湿、高温、需要洁净或化学接触的苛刻环境中，同时享受塑料的轻量化、易成型和成本优势。
耐热与阻燃 |  | 高温下材料软化变形；火灾安全风险； |  | 确保部件在正常工作的高温环境下，长期稳定、可靠地工作，一旦发生意外，其固有的、环保的阻燃特性能有效抑制火焰蔓延，防止灾难扩大。
耐化学与轻量化 |  | 化学腐蚀、水解降解、反复消毒导致的材料老化脆化，重量过大导致能耗高、惯性大、搬运不便。 |  | MPPE以低比重、优异耐水解与酸碱稳定性为核心优势，同时可通过发泡 / 合金化实现极致轻量化，可实现“以塑代钢 / 以塑代传统塑料” 场景，兼顾耐化学与减重需求。
【适用领域】
我们的产品已在多个对性能有严苛要求的领域成功应用，证明了其卓越的可靠性与广泛的适用性。
电子电气与高频通信 |  | 新能源汽车与智能交通 |  | 医疗器械与食品接触 |  | 特种装备与航空航天
应用部件：毫米波天线罩、天线振子、基站射频单元、外壳汽车高压连接器、IC插座电路、断路器部件 |  | 应用部件：电池包绝缘端板/BMS外壳、高压连接器、电机控制器壳体、充电枪部件。 |  | 应用部件：可重复高压蒸汽灭菌的外科手术器械手柄、内窥镜结构件、消毒托盘、食品加工机热水部件。 |  | 应用部件：军用电子设备外壳、航空内饰件（需满足苛刻阻燃标准）、卫星元器件。
解决方案价值：确保高频信号完整性，在户外潮湿多变环境下性能稳定可靠 |  | 解决方案价值：满足高压安全（绝缘与阻燃）、电池热管理要求及长期可靠性。 |  | 解决方案价值：承受极端消毒条件，性能不衰减，安全无毒。 |  | 解决方案价值：满足对材料在极端环境下可靠性、轻量化、安全性的终极要求。
【产品特性矩阵】
特性类别 | EPP产品特性 | 特性说明
环境耐受性 | 耐热性与尺寸热稳定性 | 主要表现在其宽泛的温度适用范围上。其玻璃化转变温度高达约211℃，熔点约为268℃，这使得MPPE在高温下仍能保持机械强度和刚性
| 电绝缘性与高频稳定性 | 源自其非极性的分子结构。其分子链中不含强极性基团，因此对电场的响应非常微弱
| 环保与安全性 | 满足最严格的电子电气安全法规（如IEC）和环保指令（如RoHS, REACH），燃烧时发烟量低，不释放有毒腐蚀性气体
| 吸水性与耐水解性 | 源于其非极性的分子链结构，与水分子（强极性）的亲和力极低，水分难以渗透和驻留。其稳定的分子键在高温湿气中非常稳定，不易被破坏。
力学性能 | 机械性能与轻量化潜力 | 提供“以塑代钢”所需的强度和刚性，同时实现显著的轻量化，降低能耗和惯性。
| 尺寸精度与稳定性 | 成型收缩率低且均匀，加之极低的吸水性，使其制品尺寸在不同温度和湿度环境下极为稳定。
MPPE发泡产品性能表
性能项目 | 测试标准
成型品发泡倍率 | 旭化成泡沫测试 | 3.5 | 5 | 7 | 10 | 5 | 7 | 10 | 15
成型品密度 | 旭化成泡沫测试 | 286 | 200 | 143 | 100 | 200 | 143 | 100 | 67
拉伸强度 | 旭化成泡沫测试 | 6.3 | 3.6 | 2.2 | 1.4 | 3.3 | 2.5 | 1.8 | 1.3
5%压缩应力 | 旭化成泡沫测试 | 6.3 | 3.2 | 1.7 | 0.9 | 4.3 | 2.3 | 1.3 | 0.8
硬度 | 旭化成泡沫测试 | E95 | E93 | E91 | E86 | E94 | E92 | E89 | E81
弯曲强度 | 旭化成泡沫测试 | 8.6 | 6 | 3.6 | 2 | 6.4 | 3.9 | 2.4 | 1.4
摩擦阻力 | 旭化成泡沫测试 | 17 | 13 | 12 | 11 | 21 | 21 | 10 | 11
阻燃性能 | UL94V | V-0 3mm≦ | V-0 3mm≦ | V-0 3mm≦ | V-0 5mm≦ | eq. HBF 5mm Horizontal |  |  | eq. HBF 10mm Horizontal
氧指数 | JIS K7201 | 31 | 27 | 25 | 26 | 23 | 22 | 21 | 21
尺寸收缩率 | 旭化成泡沫测试 | 0.3 | 0.6 | 0.8 | 1.2 | 0.1 | 0.2 | 0.1 | 0.1
线性膨胀系数 | 旭化成泡沫测试 | 4×10-5 | 6×10-5 | 9×10-5 | 8×10-5 | 7×10-5 | 6×10-5 | 7×10-5 | 8×10-5
导热系数 | 旭化成泡沫测试 | 0.049 | 0.041 | 0.038 | 0.034 | 0.042 | 0.038 | 0.036 | 0.034
热变形温度 HDT | 旭化成泡沫测试 | 114 | 112 | 111 | 106 | 129 | 126 | 124 | 123
电气强度 | IEC 60243 | - | 5.1 | 4.6 | - | - | - | - | -
相对漏电起痕指数 | IEC 60243 | - | - | 375 | 600 | - | - | - | -
雾化 | ISO 6452 | - | 99 | 99.3 | - | - | - | - | -
吸水率 | 旭化成泡沫测试 | 0.0003 | 0.0002 | 0.0002 | 0.00023 | 0.0002 | 0.0002 | 0.0001 | 0.0002
水蒸气透过率 | 旭化成泡沫测试 | - | - | 0.05 | 0.12 | - | - | - | -