## Sheet1
嘉升EPE（聚乙烯发泡材料）系列产品
【产品介绍】
嘉升EPE（Expanded Polyethylene）发泡聚乙烯，俗称"珍珠棉"，是由低密度聚乙烯脂经物理发泡产生无数独立气泡构成的环保型缓冲材料。其外观洁白如玉，质地柔软富有弹性，具有卓越的防震、隔音、保温性能，已成为替代传统包装材料的理想选择。
【核心优势】
嘉升EPE不仅仅是一种材料，更是您产品实现创新与升级的基石。我们的核心优势直接对应并解决行业关键痛点：
核心优势 |  | 解决的核心痛点 | 带来的价值
卓越缓冲防护 |  | 产品在运输中被刮伤、压出痕迹。 | 能提供完美的“软接触”缓冲。它能紧密贴合产品表面而不产生任何压痕、划伤或磨损。
防潮防水耐腐 |  | 包装在潮湿、户外或油污环境下失效。 | 耐水、油、酸、碱、盐，不腐蚀。抗紫外线（UV）能力突出，户外使用不粉化、不开裂。
环保安全无毒 |  | 全球日益严苛的环保法规（如REACH、RoHS） | 洁净安全：无异味、低挥发，满足食品接触和汽车内饰等高标准要求。
灵活加工成型 |  | 异形产品无合适包装，或需要防静电等特殊功能。 | 可轻松进行裁切、复合、热合、模压、背胶等深加工，添加抗静电剂或导电炭黑用于电子元器件包装。
【适用领域】
我们的产品已在多个对性能有严苛要求的领域成功应用，证明了其卓越的可靠性与广泛的适用性。
高端工业防护包装 |  | 可持续物流与循环包装 | 家居日用与消费品 | 体育休闲与个人防护
应用部件：漆面部件的运输内衬；精密发动机零部件的包装。高光表面保护与缓冲垫。 |  | 应用部件：可循环周转箱/围板箱的内衬与定位垫。高价值商品的定制化填充与保护。 | 应用部件：家具防护、电子产品辅材、易碎工艺品的内衬，礼品盒的缓冲填充。 | 应用部件：头盔内衬、护膝护肘的吸能层。瑜伽垫、健身器械的握把与缓冲垫。
解决方案价值：实现极致柔韧性（防刮伤）、优异缓冲、抗静电功能（用于电子元件）。 |  | 解决方案价值：提升耐疲劳可重复使用、易清洁、保温隔热、轻量化降低成本。 | 解决方案价值：为了美观易加工（可复合各种面料）、防撞防磨、提升产品档次。 | 解决方案价值：满足优异的能量吸收与分散（保护人体）、柔软亲肤触感、耐汗耐候。
【产品特性矩阵】
特性类别 | EPE产品特性 | 特性说明
力学性能 | 柔韧性与保护性 | 聚乙烯分子链柔顺，发泡后形成可弹性变形的闭孔结构，通过分散压力而非硬性抵抗来保护。
| 缓冲与抗疲劳性 | 闭孔如空气弹簧般吸收冲击；高回弹性确保耐疲劳。
化学性能 | 环境耐受性 | 对大多数极性化学物质（如水、酸、碱、盐溶液）具有天然的抵抗性。其闭孔结构进一步阻隔了化学品的渗透和内侵。
| 环保与安全性 | 不含氯（Cl）、溴（Br）等卤素，也无需使用重金属稳定剂。废旧EPE制品可直接破碎、熔融、再造粒，用于制造低要求的PE产品或回掺用于新EPE生产，实现闭路循环。
| 功能适应性 | 通过物理加工、化学改性或复合，被赋予超出其基础性能的额外功能，从而精准满足特定、复杂的应用需求。
EPE发泡产品性能表
性能项目 | 测试标准 | 技术指标
密度范围 | ISO 845 | 20-40 kg/m³
使用温度 | GB/T 1634.2 | -50℃~80℃
拉伸强度 | ISO 1926 | ≥0.5 MPa；≥0.05 MPa
撕裂强度 | GB/T 1040.3 | ≥3.0 N/cm；≥30.0 N/cm
吸水率 | ISO 62 | ≤0.5%；≤0.01%
回弹率 | GB/T 17794-2021 | ≥85%
表面硬度 | GB/T 2411 | 18°（允许误差0°~+5°）