## Sheet1
嘉升EPO（发泡聚烯烃）系列产品
【产品介绍】
嘉升EPO（Expanded Polyolefin）发泡聚烯烃是一种创新型混合发泡材料，通过特殊的聚合物合金技术，完美融合了多种聚烯烃材料的优势特性。EPO在保持轻质特性的同时，展现出卓越的平衡性能，为各行业提供了更加灵活多变的应用解决方案。
【核心优势】
嘉升EPO不仅仅是一种材料，更是您产品实现创新与升级的基石。我们的核心优势直接对应并解决行业关键痛点：
核心优势 |  | 解决的核心痛点 |  | 带来的价值
均衡性能表现 |  | 优于EPS（EPS脆，易碎）；不同于EPP（EPP更偏半刚性，回弹快） |  | 提供了一个 “无短板”的综合解决方案包：够软但不塌、够韧但不硬、耐候且环保、易加工且成本可控。
广泛适应能力 |  | 产品经历不同环境的接触，单一材料有可能性能失效 |  | 其均衡的耐候（抗UV）、耐湿、耐温、耐化学特性，使其能“通吃”终端的各种不确定环境，
环保节能生产 |  | 材料需要高温蒸汽 |  | 直接减少电、蒸汽消耗和原材料采购成本，提升毛利率。
持久耐用品质 |  | 一次性缓冲材料浪费巨大、户外或恶劣环境下包装快速老化 |  | 可循环使用数十次甚至上百次、在户外仓储、日晒雨淋下不易粉化、脆裂，性能持久。
【适用领域】
我们的产品已在多个对性能有严苛要求的领域成功应用，证明了其卓越的可靠性与广泛的适用性。
高端工业防护包装 |  | 可持续物流与循环包装 |  | 汽车内饰与功能部件 |  | 医疗与特种用途
应用部件：高档轿车漆面部件、精密仪器仪表、燃料电池堆的绝缘缓冲垫。 |  | 应用部件：可循环周转箱/围板箱的内衬与角垫、 冷链物流箱的保温缓冲层、邮政快递的贵重物品防护填充。 |  | 应用部件：车门扶手、头枕、扶手箱内部的软质填充、车身空腔的隔音、减震、块线束固定卡扣 |  | 应用部件：便携式医疗器械箱的内衬、康复护具的缓冲材料。军工器材、艺术品的定制化防护包装。
解决方案价值：实现极致柔韧性（避免划伤表面）、优异的抗冲击和能量吸收、抗静电性能。 |  | 解决方案价值：可以使产品长期压缩疲劳（可重复使用数百次）、易清洁、耐温性、轻量化。 |  | 解决方案价值：满足柔软舒适的手感、吸音减震、耐老化（耐车内高温）、阻燃改性能力。 |  | 解决方案价值：提升高洁净度（低粉尘）、可定制化加工、化学惰性。
【产品特性矩阵】
特性类别 | EPO产品特性 | 特性说明
力学性能 | 柔韧性与回弹性 | 聚乙烯分子链本身柔顺，发泡后形成均匀的闭孔“空气弹簧”结构。
| 缓冲与抗冲击性 | 闭孔通过有序坍塌吸收冲击能；高回弹性确保多次使用后性能不衰减。
| 加工与物理性能 | 热塑性好，可通过多种热加工方式成型；闭孔结构锁住空气。
环境耐受性 | 耐候性与环境稳定性 | 可添加优质抗UV剂；PE本身化学惰性；闭孔结构阻隔介质渗透。
| 环保与安全特性 | 基材为纯净碳氢化合物；材料系统洁净；物理回收流程成熟。
| 电学性能 | 可通过添加永久性抗静电剂或导电炭黑，制成 ESD（静电消散） 和 CD（导电） 材料，功能性助剂在泡孔结构内形成稳定导电路径。
EPO发泡产品性能表
性能项目 | 测试标准
密度 | ASTM-D3575 | 1.25 | 1.5 | 1.75 | 2 | 2.5 | 3
应变 10% 时的抗压强度 | ASTM-D3575 | 17 | 21 | 26 | 30 | 40 | 50
断裂时的抗拉强度 | ASTM-D3575 | 34.3 | 44.4 | 52.9 | 60.3 | 72.6 | 82.6
最大载荷时的撕裂强度 | ASTM-D3575 | 7.8 | 10.4 | 12.6 | 14.5 | 17.7 | 20.3
应变为5%时的弯曲强度 | ASTM-C203 | 26.9 | 37.5 | 47.5 | 57 | 74.2 | 89.2
最大裁荷时的弯曲应力 | ASTM-C203 | 30.7 | 41.3 | 51.2 | 60.7 | 78.1 | 93.5
最大载荷时的弯曲应变 | ASTM-C203 | 10.5 | 10.2 | 9.9 | 9.6 | 9 | 8.4
戳穿强度,最大载荷 | ASTM-D3763 | 38 | 47 | 56 | 65 | 83 | 101
燃烧速率 | FMVSS302 | 120.2 | 103.6 | 91.3 | 80.2 | 68.2 | 58.8
热电阻 | ASTMC518 | 3.79 | 3.87 | 3.92 | 3.97 | 4.01 | 4.01