## Sheet1
嘉升EPP（发泡聚丙烯）系列产品
【产品介绍】
嘉升EPP（Expanded Polypropylene）是通过先进物理发泡工艺制成的闭孔型热塑性泡沫材料。我们凭借精准的配方与改性技术，将 “轻量化、高韧性、宽温域稳定、环保可循环” 四大核心优势融为一体，致力于为新能源、低空经济、精密制造等前沿领域提供卓越的定制化防护与结构支撑解决方案。
【核心优势】
嘉升EPP不仅仅是一种材料，更是您产品实现创新与升级的基石。我们的核心优势直接对应并解决行业关键痛点：
核心优势 |  | 解决的核心痛点 |  | 带来的价值
极致轻量化 |  | 产品重量过大导致能耗增加、续航缩短、操作笨重。 |  | 显著减重，提升能效与便携性，是新能源与航空航天领域轻量化设计的首选。
高缓冲吸能 |  | 运输破损率高、产品安全性不足、部件易受冲击损坏。 |  | 提供可靠的冲击保护，延长产品寿命，降低售后成本，提升安全等级。
耐温耐腐 |  | 材料在极端高低温或腐蚀环境中性能衰减、失效。 |  | 确保产品在苛刻环境（如汽车引擎舱、户外、化工环境）下性能稳定，拓宽应用边界。
环保可循环 |  | 传统泡沫材料难以回收，造成白色污染与环保压力。 |  | 100%可回收降解，助力企业达成ESG目标，满足全球绿色供应链要求，提升品牌形象。
【适用领域】
我们的产品已在多个对性能有严苛要求的领域成功应用，证明了其卓越的可靠性与广泛的适用性。
汽车与交通运输 |  | 高端包装与冷链物流 |  | 建筑与工业建材 |  | 新能源与新兴科技
应用部件：保险杠芯材、座椅头枕/坐垫芯、车门防撞芯、仪表盘缓冲层、工具箱。 |  | 应用场景：液晶电视、电脑、精密仪器、医疗设备的缓冲防震包装；冷链运输保温箱；可循环使用的医疗器材包装。 |  | 应用场景：楼板隔音垫、屋面/墙体保温衬垫、建筑伸缩缝密封材料。 |  | 应用场景：动力电池包内的缓冲、隔热、绝缘部件；无人机结构件与保护包装；特种设备保温箱。
解决方案价值：实现汽车轻量化以降低能耗，提升碰撞安全性与驾乘舒适性（NVH）。 |  | 解决方案价值：为高价值货物提供顶级防护，减少损耗；优异的保温性保障冷链不断链；可循环设计降低长期包装成本。 |  | 解决方案价值：提升建筑绿色节能与声学舒适性，材料耐久稳定，施工简便。 |  | 解决方案价值：满足新能源电池对热管理、绝缘与缓冲的复杂需求；为低空经济设备提供轻质高强的结构支持。
【产品特性矩阵】
特性类别 | EPP产品特性 | 特性说明
力学性能 | 极致轻量化 + 高强度 | 其闭孔发泡结构与聚丙烯基材的低密度特性，可在降低制品重量的同时保障结构稳定性，广泛应用于汽车、航空、包装等对减重要求严格的领域。
| 高缓冲吸能 + 高回弹 | 在冲击时，通过泡孔气体滞流 + 压缩变形分散动能，避免应力集中。非交联聚丙烯链段具有 “形状记忆”，泡孔受压后无不可逆损伤，卸力后迅速回弹，反复使用不衰减。
环境耐受性 | 宽温域耐候 + 隔热隔音 | 依托独立闭孔蜂窝结构与聚丙烯基材的高结晶性，同时实现低导热隔热与多频段隔音，适配汽车 NVH、冷链物流、建筑节能等多场景。
| 浮力优异 + 防水 | 源于独立闭孔结构（闭孔率≥95%）与聚丙烯基材的化学惰性，可实现长期不吸水、浮力持久稳定，即使长期浸泡于淡水 / 海水也不衰减，
| 化学稳定性强，耐腐绝缘 | 源于聚丙烯基材的化学惰性与独立闭孔结构的物理防护，可在酸碱、油类、溶剂等复杂环境中保持性能稳定。
工艺与可持续 | 无毒环保，可循环可降解 | 源于物理发泡工艺的无添加特性、聚丙烯基材的可回收属性，以及自然环境中的可降解能力。
| 成型工艺灵活，适配复杂形状 | 其颗粒状发泡基材的流动性与模压成型工艺的兼容性，可实现从简单块状到复杂异形结构的一体化成型，无需二次加工。
| 性能可改性，拓展应用场景 | 通过物理共混、化学接枝、表面处理等改性技术，可对其等关键性能进行定向优化，使其从通用泡沫材料升级为满足特殊工况需求的功能型材料
EPP性能表
性能项目 | 测试标准
密度 | ISO 845 | 18-22 | 22 | 27-33 | 32.5 | 36-44 | 38
拉伸强度 | ISO 1926 | ＞180 | 296 | ＞240 | 451 | ＞300 | 675
断裂伸长率 | ISO 1926 | ＞12% | 16 | ＞12% | 22 | ＞10% | 14
压缩强度（25%） | ISO 844 | ≥14 | 82 | ≥66 | 185 | ≥142 | 301
压缩强度（50%） | ISO 844 | ＞80 | 157 | ＞120 | 232 | ＞180 | 376
压缩永久形变 | ISO 1856-C | ＜35% | 26.23 | ＜45% | 36.92 | ＜45% | 37.25
燃烧速率 | GB 8410 | ≤80 | 78.96 | ≤80 | 62.72 | ≤80 | 51.14

## 备用物性表
表观密度，kg/m³ | GB/T 6343-2009（泡沫塑料及橡胶 表观密度的测定） | 46～53 | 40～46 | 35～38 | 31～35 | 27～31 | 20～23
拉伸强度 (纵 / 横)，MPa | GB/T 6344-1996（软质泡沫聚合物材料 拉伸强度和断裂伸长率的测定） | 纵：0.45～0.55 | 纵：0.40～0.50 | 纵：0.35～0.45 | 纵：0.30～0.40 | 纵：0.25～0.35 | 纵：0.20～0.30
|  | 横：0.35～0.45 | 横：0.30～0.40 | 横：0.28～0.38 | 横：0.25～0.35 | 横：0.20～0.30 | 横：0.15～0.25
断裂伸长率 (纵 / 横)，% | GB/T 6344-1996 | 纵：150～200 | 纵：140～190 | 纵：130～180 | 纵：120～170 | 纵：110～160 | 纵：100～150
|  | 横：120～180 | 横：110～170 | 横：100～160 | 横：90～150 | 横：80～140 | 横：70～130
撕裂强度 (纵 / 横)，kN/m | GB/T 10808-2006（软质泡沫聚合材料 撕裂强度的测定） | 纵：0.8～1.2 | 纵：0.7～1.1 | 纵：0.6～1.0 | 纵：0.5～0.9 | 纵：0.4～0.8 | 纵：0.3～0.7
|  | 横：0.6～1.0 | 横：0.5～0.9 | 横：0.4～0.8 | 横：0.3～0.7 | 横：0.2～0.6 | 横：0.1～0.5
尺寸变化率 (70℃，22h)(纵 / 横)，% | GB/T 8811-2008（硬质泡沫塑料 尺寸稳定性试验方法） | 纵：≤1.5 | 纵：≤1.5 | 纵：≤1.5 | 纵：≤1.5 | 纵：≤1.5 | 纵：≤1.5
|  | 横：≤1.5 | 横：≤1.5 | 横：≤1.5 | 横：≤1.5 | 横：≤1.5 | 横：≤1.5
表面吸水率 (23±2℃，24h)，mg/cm² | GB/T 20207.1-2006（泡沫塑料和橡胶 吸水率的测定） | ≤0.03 | ≤0.03 | ≤0.03 | ≤0.03 | ≤0.03 | ≤0.03
压缩永久变形 (25%，22h) % | GB/T 10807-2006（软质泡沫聚合材料 压缩永久变形的测定） | ≤5 | ≤5 | ≤5 | ≤5 | ≤5 | ≤5
压缩应力实验（宁德时代） | 宁德时代企业标准（如 Q/ATL 00XX） | 按企业要求（如 25% 应变下应力：0.15～0.20 MPa） | 按企业要求（如 25% 应变下应力：0.12～0.18 MPa） | 按企业要求（如 25% 应变下应力：0.10～0.15 MPa） | 按企业要求（如 25% 应变下应力：0.08～0.12 MPa） | 按企业要求（如 25% 应变下应力：0.06～0.10 MPa） | 按企业要求（如 25% 应变下应力：0.05～0.08 MPa）
高温储存 / 恒温储存 / 低温储存（雅迪） | 雅迪企业标准（如 Q/YDE 00XX） | 高温 (85℃，1000h)：性能衰减≤10% | 高温 (85℃，1000h)：性能衰减≤10% | 高温 (85℃，1000h)：性能衰减≤10% | 高温 (85℃，1000h)：性能衰减≤10% | 高温 (85℃，1000h)：性能衰减≤10% | 高温 (85℃，1000h)：性能衰减≤10%
|  | 恒温 (40℃/90% RH，1000h)：性能衰减≤10% | 恒温 (40℃/90% RH，1000h)：性能衰减≤10% | 恒温 (40℃/90% RH，1000h)：性能衰减≤10% | 恒温 (40℃/90% RH，1000h)：性能衰减≤10% | 恒温 (40℃/90% RH，1000h)：性能衰减≤10% | 恒温 (40℃/90% RH，1000h)：性能衰减≤10%
|  | 低温 (-40℃，1000h)：性能衰减≤10% | 低温 (-40℃，1000h)：性能衰减≤10% | 低温 (-40℃，1000h)：性能衰减≤10% | 低温 (-40℃，1000h)：性能衰减≤10% | 低温 (-40℃，1000h)：性能衰减≤10% | 低温 (-40℃，1000h)：性能衰减≤10%
配重 / 极限测试（雅迪） | 雅迪企业标准（如 Q/YDE 00XX） | 按企业要求（如承重 50kg 循环 1000 次：无破损） | 按企业要求（如承重 40kg 循环 1000 次：无破损） | 按企业要求（如承重 30kg 循环 1000 次：无破损） | 按企业要求（如承重 25kg 循环 1000 次：无破损） | 按企业要求（如承重 20kg 循环 1000 次：无破损） | 按企业要求（如承重 15kg 循环 1000 次：无破损）
推力测试（雅迪） | 雅迪企业标准（如 Q/YDE 00XX） | 按企业要求（如推力 100N：位移≤2mm） | 按企业要求（如推力 80N：位移≤2mm） | 按企业要求（如推力 60N：位移≤2mm） | 按企业要求（如推力 50N：位移≤2mm） | 按企业要求（如推力 40N：位移≤2mm） | 按企业要求（如推力 30N：位移≤2mm）