## Sheet1
嘉升EPS（发泡聚苯乙烯）系列产品
【产品介绍】
嘉升EPS（Expanded Polystyrene）发泡聚苯乙烯，俗称"保丽龙"，是通过在聚苯乙烯中添加发泡剂，经预发、熟化、成型等工艺制得的闭孔式热塑性泡沫材料。该材料以其优异的保温隔热性能、卓越的缓冲效果和显著的成本优势，成为建筑、包装等领域广泛应用的基础发泡材料。
【核心优势】
嘉升EPS极佳的隔热缓冲性、超轻、防潮、低成本，性价比极高，是您产品实现创新与升级的基石。我们的核心优势直接对应并解决行业关键痛点：
核心优势 |  | 解决的核心痛点 |  | 带来的价值
优异保温隔热 |  | 冷藏车、保温性能不足，导致温度波动大，食品、易变质腐烂。 |  | 实现节能指标的关键材料，显著降低采暖和制冷能耗。
经济实用高效 |  | 传统包装或填充材料（如木架、纸浆）沉重，增加了产品的毛重，导致物流运费飙升。 |  | 本身重量几乎可忽略不计，为产品“减负”，从而直接降低按重量计算的运输成本。
可靠缓冲防护 |  | 运输破损率高、产品安全性不足、部件易受冲击损坏 |  | 提供必要的力学性能，保障系统抗冲击、抗风压的安全性。
便捷施工安装 |  | 传统加工方式开模费用高、周期长。 |  | 大幅降低运输和工人劳动强度，施工工艺成熟，易于保证工程质量与进度。
【适用领域】
我们的产品已在多个对性能有严苛要求的领域成功应用，证明了其卓越的可靠性与广泛的适用性。
包装与物流领域 |  | 建筑与工程领域 |  | 文创、展示与模型领域 |  | 其他特殊应用领域
应用部件：电视、电脑、冰箱、空调等大家电的角垫、衬垫和后背板。用于运输海鲜、水果、疫苗、生物制剂的保温箱。 |  | 应用部件：以 EPS保温板（或称苯板） 的形式，作为建筑围护结构的主要保温材料、平屋顶或斜屋顶的隔热层。 |  | 应用部件：商场、店铺的立体发光字、门头字。舞台布景、展会背景板、雕塑、道具的制作。 |  | 应用部件：用于军事精密仪器的防震包装、制作飞机、火箭、汽车比例模型，
解决方案价值：性能、加工便利性和价格之间取得最佳平衡的材料，兼具保温和缓冲功能。 |  | 解决方案价值：大幅提升建筑能效。提升建筑绿色节能与声学舒适性，材料耐久稳定，施工简便。 |  | 解决方案价值：轻便且安装方便。可快速制作建筑物、地形模型的理想材料。经济性价比高。 |  | 解决方案价值：易于高速切削/雕刻成极其精确的空气动力学形状，成本远低于金属或复合材料模型，且修改方便。
【产品特性矩阵】
特性类别 | EPP产品特性 | 特性说明
力学性能 | 轻量化与低密度 | 通过预发泡和模塑，将聚苯乙烯颗粒膨胀为闭孔泡沫结构。
| 缓冲防护性能 | 具有良好的能量吸收能力，通过泡孔结构的可压缩形变来分散冲击力。
环境耐受性 | 隔热保温性能 | 内部大量的封闭静止空气有效阻隔热传导。
| 防潮抗水性 | 闭孔结构使其体积吸水率低（长期浸泡<1%），防潮性能好
工艺与可持续 | 成型工艺简单 | 加热使预发泡珠粒二次膨胀并融合，充满模具型腔。
| 突出的经济性 | 苯乙烯为大宗化工产品，生产工艺成熟、效率高。
EPS发泡产品性能表
性能项目 | 测试标准
表观密度 | GB/T6343-2009 | 15Kg/M³ | 20Kg/M³ | 25Kg/M³ | 30Kg/M³ | 35Kg/M³
国标压缩强度（形变10%） | GB/T10801.1-2002 | 60 | 100 | 125 | 150 | 175
弯曲强度 | GB/T8812-2007 | 202 | 267 | 332 | 392 | 442
拉伸强度 | GB/T9641-88 | 131 | 185 | 244 | 312 | 375
尺寸稳定性（70±2℃，48Hr） | GB/T8811-2008 | 0.5 | 0.3 | 0.2 | 0.2 | 0.1
导热系数（不大于）（20℃） | GB/T10294-2008 | 0.035 | 0.034 | 0.034 | 0.033 | 0.033
水蒸气透过系数（不大于） | QB/T2411-2008 | 5 | 4 | 3.5 | 3 | 2.5
浸入水中的吸水率（不大于）3 天 | GB/T8810-2005 | 1.5 | 1.2 | 1 | 0.8 | 0.6